## Tabelle1
Тип | Толщина | Максимальный размер (мм) | Макс.вес стеклопакета | Мин. размер (мм)
Закаленное стекло BI-Tensit | 3 - 19 | Печь 1: 2150 x 4500 Печь 2: 1670 x 6900 Печь 3: 1700 x 3600 Печь 4: 2850 x 6000 | Печь 1: 250kg Печь 2: 500 kg Печь 3: 250 kg Печь 4: 570 kg | 200 x 300 200 x 300 100 x 150 300 x 400
Термоупрочненное стекло BI-Hestral | 4 - 12
Стекло с рисунком BI-Color | 4 - 15 | наносимые валиком покрытия: 1600 x 6900 трафаретная печать: 2150 x 4500 полностью с дизайном: 2850 x 6000 | 150 kg 750 kg 750 kg | 200 x 300 100 x 250 100 x 250
Ламинированное безопасное стекло BI-Combiset | 4 - 60 | Автоклав 1: 2700 x 9000 Автоклав 2: 1800 x 3210 | Single glass: 350 kg Total glass: 1000 kg | 300 x 400
Изолированное стекло BI-Therm | ≤ 45 | 3040 x 6000 | 800 kg | 200 x 400
Стекло с защитным покрытием, предупреждающим загрязнение BI-Antisoil | 4 - 19 | 1600 x 3500 | 80 kg | 200 x 300
Гнутое стекло | 4 - 12 TVG 5 - 15 ESG | 2400 x 4000 | > 360 kg | мин.радиус 150 mm
Огнестойкое закаленное стекло E 30 | 5 - 19 | 2000 x 4200 | > 400 kg | 200 x 300
Огнестойкое закаленное стекло EW 30 | 6 - 13 | 2000 x 4200 | > 260 kg | 250 x 400
Огнестойкое закаленное стекло EI 30 | 16 - 58 | 2200 x 3210 | > 760 kg | 190 x 350
Огнестойкое ламинированное безопасное стекло E 30 | 13 | 2100 x 4200 | > 280 kg | 250 x 400
Огнестойкое ламинированное безопасное стекло EW 30 | 14 | 2200 x 3210 | > 280 kg | 190 x 350
Огнестойкое ламинированное безопасное стекло EI 30 | 17 - 25 mm | 2250 x 3210 | > 380 kg | 190 x 350
Стекло, допускающее переключения SGG Priva-Lite | 7,5 - 50 | 1000 x 3000 | > 375 kg | 200 x 300
Пуленепробиваемое стекло SGG Stadip Protect | по запросу
Взрывостойкое стекло | по запросу
GLASSXcrystal | по запросу
Большие значения толщины и стеклопакетов по специальной заявке.
Огнестойкое стекло E30/EW30/EI30 также в наличии согласно E60-120/EW60/EI60-120.
Все технические данные изменяются без уведомления